## 기술평가 준비서류 안내
기술평가 제출·준비 서류 안내
■ 기술평가 제출서류
구 분 | 요건 | 제출자료
제품 적합성 | ㅇ 제안 활성탄 제조사 및 정품공급 - Calgon, Jacobi, CarboTech 社로 한정 ㅇ 최소 요구성능 - 과업설명서 제시 품질기준 全 항목 충족 · Type : Pellet 형 · ASH : 15% 이하 · Carbon Tetrachloride : 80% 이상 · Moisture : 5% 미만 · Hardness : 93% 이상 · 입자크기 : 2.36mm 미만 5% 이하 | - 제조사 공식 제품사양서
실적 보유 | ㅇ 국내 VRU 설치완료 실적 - 최근 5년 내 1건 이상 | - 완료 및 검수 증빙자료
| ㅇ Pre-Conditioning / 시운전 완료 실적 - 최근 5개년 내 1건 이상 | - 완료 및 검수 증빙자료
수행인력 | ㅇ 책임기술자 경력사항 - 최근 5년 내 1건 이상(Pre-Conditioning 및 시운전 참여 실적) | - 경력증명서 및 증빙자료
절차서 보유 | ㅇ Pre-Conditioning 및 시운전 절차서 - 사전 준비절차, 온도 Monitoring 및 완료기준 포함 | - Pre-Conditioning 및 시운전 절차서
| ㅇ Trouble Shooting 대응계획 - 비정상 운전에 관한 조치내용 포함 | - Trouble Shooting 대응계획서
| ㅇ Carbon Bed 발열 대응절차 - 비정상 발열 발생 시, 단계별 조치계획 포함 | - Carbon Bed 발열 대응절차서